## （様式3）申請商品一覧表
【様式3】 申請商品一覧表
申請商品一覧表（新規・追加・変更・取消）
年 月 日
○○株式会社
1) 板ガラス製品の基礎データ
| No. | 申請区分 | 製品番号 | 製品名称 | 品種略号
| 1 | 新規
2
3
4
5
※新規・追加・変更の場合には，各々の板ガラス製品について「板ガラス製品の基礎データ」（様式4）を作成して提出すること。 ※既に登録済みの構成データに用いられている板ガラス製品の変更・取消を行った場合には，既登録の板ガラス構成も無効となるので，構成データも変更登録する必要がある。
2) 板ガラス製品の構成データ
| No. | 申請区分 | 製品数
| 1 | 新規
| 2 | 追加
| 3 | 変更
| 4 | 取消
※データ登録申請書の申請区分（新規・追加・変更・取消）にかかわらず，WindEye上で表示すべき製品のすべてを様式5に列挙すること。取消する製品は様式5に記入してはならない。

## （様式4）基礎データ
【様式4】 板ガラス製品の基礎データ
板ガラス製品の基礎データ
年 月 日
○○株式会社
| 製造会社名 | 日本板硝子株式会社
| 製品番号 | 40000050
| 製品名称 | 熱線吸収板ガラスグリーンペーン5ミリ
| 品種略号 | MFL5
| 品種分類番号 | 2
| 板厚 | 公称板厚 |  | 5 |  | (ミリ) | 計算用板厚 |  | 5 | (mm)
| 熱伝導率 |  |  | 1 |  | (W/mK)
|  | 合わせガラスの場合 |  |  | 中間膜厚み |  | (mm) | 中間膜熱伝導率 |  |  | (W/mK)
| 修正放射率 | 室外側 | 0.837 |  | (-) |  | 室内側 |  | 0.837 | (-)
分光特性
記入の注意点 ・ 製造会社番号と会社名：板ガラス製品の製造者，加工者，輸入者，販売者など（例：3 日本板硝子株式会社） ・ 製品番号：製造会社ごとに他の単板ガラスおよび合わせガラスと重複しない固有の整数番号（20桁以内，英字やハイフン"-"も使用可）（例：40000050） ・ 製品名称：板ガラス製品の商品名称など（例：熱線吸収板ガラスグリーンペーン5ミリ） ・ 品種略号：板ガラス製品の品種略号（半角のみ使用可）（例：MFL5） ・ 品種分類番号：品種分類を表す5桁の番号ABCDE Aの桁（合わせガラスか否か）：0 False, 1 True Bの桁（線入り網入りガラスか否か）：0 False, 1 True Cの桁（拡散系ガラスか否か）：0 False, 1 True（型板，すり，タペストリー加工など） Dの桁（薄膜種類）：0 薄膜なし，1 熱線反射，2 高性能熱線反射，3 Low-E，4 セラミック印刷 Eの桁（基板ガラス種類）：1 透明，2 熱線吸収，3 高透過 ・ 板厚：板ガラス製品の公称板厚（単位：ミリ）（例：5ミリ）および熱性能計算用の板厚（単位：mm）（例：5.0mm） ・ 熱伝導率：板ガラス製品の熱伝導率（単位：W/mK）。単板ガラスの場合，JIS R 3107:1998に基づき1W/mKとする。合わせガラスの場合，等価熱伝導率（合わせガラスを構成する板ガラスと中間膜の全熱抵抗を板厚で除した値の逆数）とする。なお，合わせガラスの等価熱伝導率の計算に用いた中間膜の厚みと熱伝導率を併記すること。小数2桁まで表記のこと。 ・ 放射率：板ガラス製品の室外側表面および室内側表面の修正放射率（単位：ND）。JIS R 3107:1998に規定される修正放射率とする。薄膜のない板ガラス表面の場合，"0.837"とする。薄膜面の場合，JIS R 3106:1998に規定される垂直放射率の測定結果から修正放射率を計算することとされているが，放射率は基板ガラス種類にはよらないので，同種の薄膜の修正放射率を流用しても良い。小数3桁まで表記のこと。 ・ 分光特性：板ガラス製品の日射波長領域の分光透過率，室外側入射に対する分光反射率，室内側入射に対する分光反射率（単位：ND）。JIS R 3106:1998に規定される波長（300～380nmでは5nmごと，380～780nmでは10nmごと，800～2500nmでは50nmごと）での分光透過率および分光反射率を，申請書ではグラフで，電子データでは数値で示す。JIS R 3106:1998に規定される測定法のほか， ISO 9050:2003 Annex Aなどによる換算法を用いても良い。電子データでは小数3桁まで表記のこと。

## （様式4a）基礎データ（電子データ）
3 | 40000050 | 2 | MFL5 | ・・・製造会社番号，製品番号，品種分類番号，品種略号
SI | nanometers |  |  | ・・・変更しない
5 | 5 |  |  | ・・・計算用板厚（mm），公称板厚（ミリ）
1 |  |  |  | ・・・熱伝導率(W/mK)
tir= | 0 |  |  | ・・・変更しない
emis= | 0.837 | 0.837 |  | ・・・修正放射率（室外側表面，室内側表面）
300 | 0 | 0.049 | 0.049 | ・・・波長(nm)，分光透過率，分光反射率（室外側入射），分光反射率（室内側入射）
305 | 0 | 0.049 | 0.049
310 | 0 | 0.048 | 0.048
315 | 0 | 0.048 | 0.048
320 | 0 | 0.048 | 0.048
325 | 0 | 0.048 | 0.048
330 | 0 | 0.048 | 0.048
335 | 0.001 | 0.047 | 0.047
340 | 0.013 | 0.047 | 0.047
345 | 0.056 | 0.047 | 0.047
350 | 0.147 | 0.048 | 0.048
355 | 0.269 | 0.05 | 0.05
360 | 0.391 | 0.054 | 0.054
365 | 0.487 | 0.058 | 0.058
370 | 0.54 | 0.061 | 0.061
375 | 0.525 | 0.06 | 0.06
380 | 0.503 | 0.059 | 0.059
390 | 0.635 | 0.066 | 0.066
400 | 0.722 | 0.072 | 0.072
410 | 0.731 | 0.072 | 0.072
420 | 0.729 | 0.071 | 0.071
430 | 0.734 | 0.071 | 0.071
440 | 0.735 | 0.071 | 0.071
450 | 0.757 | 0.073 | 0.073
460 | 0.783 | 0.074 | 0.074
470 | 0.797 | 0.075 | 0.075
480 | 0.803 | 0.075 | 0.075
490 | 0.808 | 0.076 | 0.076
500 | 0.812 | 0.076 | 0.076
510 | 0.813 | 0.076 | 0.076
520 | 0.812 | 0.075 | 0.075
530 | 0.809 | 0.075 | 0.075
540 | 0.806 | 0.075 | 0.075
550 | 0.802 | 0.074 | 0.074
560 | 0.795 | 0.073 | 0.073
570 | 0.784 | 0.072 | 0.072
580 | 0.771 | 0.071 | 0.071
590 | 0.756 | 0.07 | 0.07
600 | 0.742 | 0.069 | 0.069
610 | 0.725 | 0.068 | 0.068
620 | 0.708 | 0.067 | 0.067
630 | 0.69 | 0.065 | 0.065
640 | 0.672 | 0.064 | 0.064
650 | 0.653 | 0.063 | 0.063
660 | 0.636 | 0.062 | 0.062
670 | 0.618 | 0.061 | 0.061
680 | 0.598 | 0.059 | 0.059
690 | 0.578 | 0.058 | 0.058
700 | 0.558 | 0.057 | 0.057
710 | 0.538 | 0.056 | 0.056
720 | 0.519 | 0.055 | 0.055
730 | 0.499 | 0.054 | 0.054
740 | 0.48 | 0.053 | 0.053
750 | 0.461 | 0.052 | 0.052
760 | 0.443 | 0.051 | 0.051
770 | 0.427 | 0.051 | 0.051
780 | 0.41 | 0.05 | 0.05
800 | 0.38 | 0.049 | 0.049
850 | 0.325 | 0.047 | 0.047
900 | 0.288 | 0.046 | 0.046
950 | 0.269 | 0.045 | 0.045
1000 | 0.258 | 0.045 | 0.045
1050 | 0.252 | 0.044 | 0.044
1100 | 0.252 | 0.044 | 0.044
1150 | 0.256 | 0.044 | 0.044
1200 | 0.263 | 0.044 | 0.044
1250 | 0.276 | 0.045 | 0.045
1300 | 0.295 | 0.045 | 0.045
1350 | 0.319 | 0.046 | 0.046
1400 | 0.35 | 0.046 | 0.046
1450 | 0.385 | 0.047 | 0.047
1500 | 0.422 | 0.049 | 0.049
1550 | 0.454 | 0.05 | 0.05
1600 | 0.479 | 0.051 | 0.051
1650 | 0.496 | 0.051 | 0.051
1700 | 0.505 | 0.051 | 0.051
1750 | 0.508 | 0.051 | 0.051
1800 | 0.509 | 0.051 | 0.051
1850 | 0.509 | 0.051 | 0.051
1900 | 0.51 | 0.051 | 0.051
1950 | 0.513 | 0.051 | 0.051
2000 | 0.519 | 0.051 | 0.051
2050 | 0.526 | 0.051 | 0.051
2100 | 0.535 | 0.052 | 0.052
2150 | 0.542 | 0.052 | 0.052
2200 | 0.538 | 0.052 | 0.052
2250 | 0.546 | 0.052 | 0.052
2300 | 0.56 | 0.052 | 0.052
2350 | 0.569 | 0.053 | 0.053
2400 | 0.57 | 0.052 | 0.052
2450 | 0.567 | 0.052 | 0.052
2500 | 0.562 | 0.052 | 0.052

## （様式5）構成データ
【様式5】板ガラス製品の構成データ
2018-12-14
3 | 日本板硝子株式会社
| No. | 製品名称 | 製品分類 |  | 色調 | ガラス１ |  |  |  | 中空層１ |  |  |  | ガラス２ |  |  |  | 中空層２ |  |  |  | ガラス３ |  |  |  | 中空層３ |  |  |  | ガラス4 |  |  |  | 中空層4 |  |  |  | ガラス5 |  |  |  | 中空層幅[ミリ] | [18 empty] | 断熱スペーサ |  | 熱貫流率 | 日射熱取得率 | 日射透過率 | 可視光透過率
|  |  | ID | 名称 |  | 製造会社番号 | 製品番号 | 品種略号 | 反転 | ID | 種類 | 充填率 | 厚み | 製造会社番号 | 製品番号 | 品種略号 | 反転 | ID | 種類 | 充填率 | 厚み | 製造会社番号 | 製品番号 | 品種略号 | 反転 | ID | 種類 | 充填率 | 厚み | 製造会社番号 | 製品番号 | 品種略号 | 反転 | ID | 種類 | 充填率 | 厚み | 製造会社番号 | 製品番号 | 品種略号 | 反転 | 2 | 3 | 4 | 5 | 6 | 7 | 8 | 9 | 10 | 11 | 12 | 13 | 14 | 15 | 16 | 17 | 18 | 19 | 20 | フラグ | 名称・材質など | (W/m2K) | (-) | (%) | (%)
| 1 | 透明単板ガラス | 1 | 透明板ガラス | クリア |  | 30 | FL3
| 2 | 透明複層ガラス | 11 | 透明複層ガラス | クリア |  | 30 | FL3 |  | 1 | 空気 | - | 12 |  | 30 | FL3
| 3 | Low-E複層ガラス | 22 | 遮熱Low-E複層ガラス | グリーン |  | 1060030 | RSFL3AG6 | TRUE | 1 | 空気 | - | AUTO |  | 30 | FL3 | [29 empty] | * |  | * |  | * |  | *
| 4 | ガス入りLow-E複層ガラス | 24 | ガス入り遮熱Low-E複層ガラス | グリーン |  | 1060030 | RSFL3AG6 | TRUE | 6 | アルゴン | 85% | AUTO |  | 30 | FL3 | [29 empty] | * |  | * |  | * |  | *
| 5 | ガス入りLow-E複層ガラス断熱スペーサ | 24 | ガス入り遮熱Low-E複層ガラス | グリーン |  | 1060030 | RSFL3AG6 | TRUE | 6 | アルゴン | 85% | AUTO |  | 30 | FL3 | [29 empty] | * |  | * |  | * |  | * | [8 empty] | TRUE | 樹脂スペーサ
| 6 | ガス入り三層Low-E複層ガラス | 24 | ガス入り遮熱Low-E複層ガラス | グリーン |  | 1060030 | RSFL3AG6 | TRUE | 6 | アルゴン | 85% | AUTO |  | 30 | FL3 |  | 6 | アルゴン | 85% | AUTO |  | 1060030 | RSFL3AG6 | [21 empty] | * |  | * |  | * |  | *
| 7 | ガス入り三層Low-E複層ガラス | 24 | ガス入り遮熱Low-E複層ガラス | グリーン |  | 1060030 | RSFL3AG6 | TRUE | 6 | アルゴン | 85% | AUTO |  | 30 | FL3 |  | 6 | アルゴン | 85% | AUTO |  | 1060030 | RSFL3AG6 | [21 empty] | * |  | * |  | * |  | *
| 8 | ガス入り三層Low-E複層ガラス断熱スペーサ | 24 | ガス入り遮熱Low-E複層ガラス | グリーン |  | 1060030 | RSFL3AG6 | TRUE | 6 | アルゴン | 85% | 12 |  | 30 | FL3 |  | 6 | アルゴン | 85% | AUTO |  | 1060030 | RSFL3AG6 | [21 empty] | * |  | * |  | * |  | * | [8 empty] | TRUE | 樹脂スペーサ
| 9 | ガス入り三層Low-E複層ガラス断熱スペーサ | 24 | ガス入り遮熱Low-E複層ガラス | グリーン |  | 1060030 | RSFL3AG6 | TRUE | 6 | アルゴン | 85% | AUTO |  | 30 | FL3 |  | 6 | アルゴン | 85% | 9 |  | 1060030 | RSFL3AG6 | [21 empty] | * |  | * |  | * |  | * | [8 empty] | TRUE | 樹脂スペーサ
| 10 | ガス入り三層Low-E複層ガラス断熱スペーサ | 24 | ガス入り遮熱Low-E複層ガラス | グリーン |  | 1060030 | RSFL3AG6 | TRUE | 6 | アルゴン | 85% | 9 |  | 30 | FL3 |  | 6 | アルゴン | 85% | 12 |  | 1060030 | RSFL3AG6 | [36 empty] | TRUE | 樹脂スペーサ
Note on A2: 申請年月日
Note on A3: 製造会社番号
Note on C3: 製造会社名
Note on A4: 2018.12.14 登録種別廃止 以下，旧様式 --- 1：新規・追加・変更，2：削除 （既登録データで変更なしの場合にはブランクとする）
Note on B4: 1から連番の整数とする（半角）。
Note on C4: 板ガラス製品の商品名称など
Note on D4: 任意入力 以下，旧様式 板ガラス製品の分類を以下から選択する。 1：透明板ガラス，2：熱線吸収板ガラス，3：熱線反射ガラス， 4：高性能熱線反射ガラス，5：Low-Eガラス，6：網入・線入板ガラス， 7：型板ガラス，8：高透過ガラス，9：合わせガラス，10：その他の単板ガラス， 11：透明複層ガラス，12：熱線吸収複層ガラス，13：熱線反射複層ガラス，14：高性能熱線反射複層ガラス，16：合わせ複層ガラス，17：ガス入り複層ガラス，18：ガス入り合わせ複層ガラス 21：Low-E複層ガラス，22：遮熱Low-E複層ガラス，23：ガス入りLow-E複層ガラス，24：ガス入り遮熱Low-E複層ガラス，25：ガス入りLow-E合わせ複層ガラス，26：ガス入り遮熱Low-E合わせ複層ガラス，27：Low-E合わせ複層ガラス，28：遮熱Low-E合わせ複層ガラス， 31：真空ガラス，32：合わせ真空ガラス，33：真空複層ガラス， 99：その他
Note on F4: 板ガラス製品の色調など（入力任意）
Note on G4: 室外側からi番目の板ガラスの製品番号，品種略号，反転フラグ 構成する板ガラスの枚数分のみi=1から詰めて入力する。
Note on K4: 室外側からi番目とi+1番目の板ガラスの間の中空層のガス種類ID，種類，充填率，厚み。断熱用特殊ガスの場合にはその充填率を明記すること。充填率は百分率で単位を付記する。厚みはmm単位で半角数字または"AUTO"を入力のこと（単位は不要，"AUTO"については右列 を参照）。中空層の層数分のみi=1から詰めて入力する。単板ガラス構成の場合には入力不要。
Note on AQ4: 中空層iの厚みに"AUTO"を入力した場合に，ガラス構成の中空層幅のバリエーションを自動発生させることができる。その中空層幅の列に"*"を入力する。
Note on BJ4: JIS A 2102-1:2011の附属書Eの式(E.1)を満たす断熱スペーサを使用する場合に，フラグ欄を"TRUE"とし，名称・材質などを明記する。
Note on BL4: 申請者で計算可能ならば記載すること。WindEyeでの計算結果の確認のために使用する。